## 生产表
PCB生产表
PCB生产 | 层数 | 4
| 板厚（mm） | 1.6mm |  |  | 板厚公差 |  |  | ±10%
| 长（mm）*宽(mm) | 147.116*115.1 |  |  | 边框公差mm |  |  | ±0.15
| 工艺 | 常规板 |  |  | 阶数 |  |  | -
| 阻焊 | 双面阻焊 |  |  | 阻焊颜色 |  |  | 绿色
| 字符 | 单面字符 |  |  | 字符颜色 |  |  | 白色
| 表面处理 | 有铅喷锡
| 等级 | 民品
| 过孔处理 | 阻焊塞孔
| 压接孔径(mm) | - |  |  | 压接孔径公差（mm） |  |  | ±0.05
| 金手指 | - |  |  | 金手指倒角 |  |  | -
| 基铜厚度out(um) | 18 |  |  | 最终铜厚out |  |  | 常规电镀
| 铜厚inter(um) | 35
| 基材 | FR4普通
| 电测试要求 | 飞针测试
| 拼板方式 | -
| 成型方式 | 依设计文件
| 板框覆铜处理 | 常规内缩
| 阻抗要求（mil） | 无 |  |  | 阻抗公差 |  |  | ±10%
|  | 层别 | 参考层 | 单端50欧 | 差分100欧 | 单端40欧 | 差分75欧 | 差分90欧 | 差分120欧
| 备注 | 1 需比对IPC文件。 2 板卡出货需要隔纸； 3 注意丝印清晰美观，阻焊无明显划伤不接受填油板，板边无毛刺。 4 外层铜箔：0.5oz+Plating 内层铜箔：1oz。 5 加工艺边，mark点等